## EOL invulling totaal
EOL samenvatting per stroom
Omschrijving van de benodigde gegevens voor fortaire EOL scenario's
Gele velden moeten door de invuller per EOL worden ingevuld, de donker gele velden linken naar de achterliggende onderbouwingsbladen
|  |  | Omschrijving | waarde | Eenheid | Onderbouwing | Omschrijving
|  | Algemene input | nr einde afval stroom | 0095 | Omschrijving | nvt
|  |  | stroom omschrijving | Elektronische componenten, Printed wiring board en passieve componenten | Omschrijving | nvt
|  |  | specificatie omschrijving | Elektronische componenten bestaan uit diverse materialen die sterk variëren per product. Voor dit forfaitaire EoL-scenario is uitgegaan van 24% metalen en 76% vezelversterkte kunststoffen en overige materialen. Hiervoor zijn de volgende forfaitaire EoL-scenario’s toegepast: 46 Kunststoffen, vezelversterkt en 42 Koper, gemengd. | Omschrijving | Vanaf cel D43 is een hoeveelheden overzichte weergegeven. En de daarbij horende bronnen.
|  |  | Locatie/Toepassingsgebied | nvt | Omschrijving |  | Alleen invullen als het onderscheidend is voor het EOL scenario.
|  |  | Bevestigingen | nvt | Omschrijving |  | Alleen invullen als het onderscheidend is voor het EOL scenario.
|  |  | Bouw- en milieutechnische kwaliteit | nvt | Omschrijving |  | Alleen invullen als het onderscheidend is voor het EOL scenario.
|  |  | % verlies tijdens gebruiksfase | 0% | percentage |  | Zie excel sheet link, tabblad SP1
|  |  | % wat blijft zitten zitten | 0% | percentage |  | Zie excel sheet link, tabblad SP1
| Eerst stap 1: | 0624-reC&Shredden en sorteren elektronisch afval (o.b.v. Waste electric and electronic equipment {GLO}¦ treatment of, shredding ¦ Cut-off, U)
| Daarna stap 2: | Voor recycling van koper de 24% gewicht van de printplaat, 100% aansluiten bij forfaitaire EOL scenario 42 koper gemengd.
Voor verbranding de vezelversterkte kunstof over 76% gewicht van de printplaat, 100% aansluiten bij forfaitaire EOL scenario 46 kunststoffen, vezelversterkt
Hieronder in grijs niet geburiken:
|  | Netto Verdeling EOL | % hergebruik |  | percentage |  | Zie excel sheet link, tabblad SP1 en SP 2
|  |  | % recycling |  | percentage |  | Zie excel sheet link, tabblad SP1 en SP 2
|  |  | % verbranding (AVI) |  | percentage |  | Zie excel sheet link, tabblad SP1 en SP 2
|  |  | % stort |  | percentage |  | Zie excel sheet link, tabblad SP1 en SP 2
|  | Hergebruik | Proces hergebruik in C3 (voor Punt einde afval) |  | Ecoinvent/NMD profiel |  | Zie excel sheet link, tabblad SP3
|  |  | Proces hergebruik in D (na Punt einde afval) |  | Ecoinvent/NMD profiel |  | Zie excel sheet link, tabblad SP3
|  |  | Uitgespaard product |  | Ecoinvent/NMD profiel |  | Zie excel sheet link, tabblad SP3
|  |  | Kwaliteitsfactor hergebruik |  | percentage |  | Zie excel sheet link, tabblad SP3
|  | Recyclycing | Proces recycling in C3 (voor Punt einde afval) |  | Ecoinvent/NMD profiel |  | Zie excel sheet link, tabblad SP4
|  |  | Proces recycling in D (na Punt einde afval) |  | Ecoinvent/NMD profiel |  | Zie excel sheet link, tabblad SP4
|  |  | Grondstofequivalent uitgespaard |  | Ecoinvent/NMD profiel |  | Zie excel sheet link, tabblad SP4
|  |  | Kwaliteitsfactor gronfstof equivalent |  | percentage |  | Zie excel sheet link, tabblad SP4
|  | Verbranding | Energie Inhoud in MJ |  | MJ per kg |  | Zie excel sheet link, tabblad SP5
|  |  | Profiel voor verbranding |  | Ecoinvent/NMD profiel
|  |  | Is het een profiel fossiel of hernieuwbaar |  |  |  | dropdown hernieuwbaar (o.a. biobased) of fossiel (niet hernieuwbaar)
|  | Stort | Stort profiel |  | Ecoinvent/NMD profiel |  | onderbouwing van het stort profiel
materialen printplaat, bron: Metals Content in Printed Circuit Board Waste
|  | Materiaal | Industriële PCB (%) | Aanname EOL
|  | Glasvezel (SiO2 e.d.) | 45% | 46 kunststoffen, vezelversterkt
|  | Epoxyhars (polymeer) | 25% | 46 kunststoffen, vezelversterkt
|  | Broomhoudende vlamvertrager (TBBPA) | 2% | 46 kunststoffen, vezelversterkt
|  | Koper (Cu) | 20% | 42 koper, gemengd
|  | Tin (Sn) | 3% | 42 koper, gemengd
|  | IJzer (Fe) | 1.5% | 42 koper, gemengd
|  | Nikkel (Ni) | 1% | 42 koper, gemengd
|  | Aluminium (Al) | 1% | 42 koper, gemengd
|  | Zink (Zn) | 0.5% | 42 koper, gemengd
|  | Lood (Pb) | 0.1% | 42 koper, gemengd
|  | Zilver (Ag) | 0.05% | 42 koper, gemengd
|  | Goud (Au) | 0.01% | 42 koper, gemengd
|  | Palladium (Pd) | 0.01% | 42 koper, gemengd
|  | Overig (keramiek, inkt, lak, elastomeren) | 4% | 46 kunststoffen, vezelversterkt
103.2%
totalen
|  | EOL stroom | berekend | worst case afgerond om tot 100% te komen:
|  | 46 kunststoffen, vezelversterkt | 76% | 76%
|  | 42 koper, gemengd | 27.17% | 24%
|  | totalen | 103.2% | 100%

## Dropdowns
Lijsten
Bevat alle keuzelijsten van het stappenplan
fossiel
hernieuwbaar
Waar
SP0 punt einde afval | Maak een keuze
SP0 punt einde afval | Recycling
SP0 punt einde afval | Hergebruik
SP0 punt einde afval | Lijst Stap 1
SP0 punt einde afval | Maak een keuze
SP0 punt einde afval | Bij voortgezet gebruik | Zie B6.2.1 LAP
SP0 punt einde afval | Als bijproduct in productiefase | Zie B6.2.2 LAP
SP0 punt einde afval | Bij materialen met een afvalstatus | Zie B6.2.3 LAP
SP0 punt einde afval | Lijst Stap 2
SP0 punt einde afval | Maak een keuze
SP0 punt einde afval | ja
nee
Lijst Stap 3
Maak een keuze
| Er zijn nationaal en/of Europees niveau WEL criteria voor het einde afvalpunt uitgewerkt. | Ga naar stap 5 en onderbouw het punt einde afval.
| Er zijn nationaal en/of Europees niveau GEEN criteria voor het einde afvalpunt uitgewerkt. | Vervolg hieronder het stappenplan.
Lijst stap 4
Maak een keuze
ja
nee
n.v.t.
Lijst stap 4 / 2
Maak een keuze
Voldoet
Voldoet niet
n.v.t.
Note on C27: [Threaded comment] Your version of Excel allows you to read this threaded comment; however, any edits to it will get removed if the file is opened in a newer version of Excel. Learn more: https://go.microsoft.com/fwlink/?linkid=870924 Comment: @scholtes hier ontbreekt twee keer het woord op volgens mij: er zijn op nationaal en/of op Euorpees...